## Исходные данные
Исходные данные камерной сушильной печи
Исходные данные | Значение | Ед. измерения | Обозначения
Масса сухого материала | 10000 | кг | G с.м
Начальная влажность форм | 8 | % | W1нач | Изменение температур газовой среды в процессе сушки
Конечная влажность форм | 2 | % | W2кон |  | t нач | t | tкон
Начальная температура материала | 0 | ˚С | t м.нач | 0 | 550 | 800 | 650
Коэффициент расхода воздуха | 1.15 |  | α | 1 | 200 | 400 | 400
Масса выносной топки и тележки | 2000 | кг | Мтелеги+топок | 2 | 100 | 330 | 350
Температура воздуха | 20 | ˚С | tвозд
Температура рециркулята в конце сушки | 230 | ˚С | tрец
Увеличение коэффициента расхода воздуха(рециркуляция) | 0.3 |  | Δα
Толщина кирпича | 0.12 | м | Sкирпича
Толщина двери | 0.04 | м | Sдвери
Толщина засыпки | 0.08 | м | Sзасыпки
Время сушки | 28800 | с | τсушки
Время подъёма температуры | 14400 | с
Время выдержки | 14400 | с | τвыдержки
Время охлаждения | 25200 | с | τохлаждения
Площадь внутренней поверхности двери | 9.25 | м2 | Fдвери
Диаметр отверстия выходного сечения топок | 0.095 | м | D
Площадь поперечного сечения топки | 0.432 | м2 | Fсеч
Площадь внутренней поверхности стен сушильной камеры | 39.5 | м2 | Fвнутр
Площадь внешней поверхности стен сушильной камеры | 46 | м2 | Fвнешн
Площадь средней поверхности стен сушильной камеры | 42.8 | м2 | Fсред
Площадь свода | 28.9 | м2 | Fсвода
Высота верха садки над уровнем пола | 2 | м | L
Note on B5: значение от 1000 до 100000
Note on B6: значение от 0,1 до 100
Note on B7: значение от 0,1 до 100
Note on B8: значение от 0 до 1100
Note on H8: значение от 0 до 1100
Note on I8: значение от 0 до 1100
Note on J8: значение от 0 до 1100
Note on B9: значение от 1 до 10
Note on H9: значение от 0 до 100
Note on I9: значение от 0 до 1100
Note on J9: значение от 0 до 400
Note on B10: значение от 100 до 10000
Note on H10: значение от 0 до 1100
Note on I10: значение от 0 до 1100
Note on J10: значение от 350 до 1100
Note on B11: значение от 0 до 1100
Note on B12: значение от 0 до 1100
Note on B13: значение от 0 до 1
Note on B14: значение от 0,01 до 1
Note on B15: значение от 0,01 до 1
Note on B16: значение от 0,01 до 1
Note on B17: значение от 0 до 100000
Note on B18: значение от 500 до 100000
Note on B19: значение от 500 до 100000
Note on B20: значение от 500 до 100000
Note on B21: значение от 0,1 до 100
Note on B22: значение от 0 до 1
Note on B23: значение от 0 до 10
Note on B24: значение от 0 до 100
Note on B25: значение от 0 до 100
Note on B26: значение от 0 до 100
Note on B27: значение от 0 до 100
Note on B28: значение от 0 до 100

## Расчет горения топлива
Режимы и расчёт горения топлива камерной и сушильной печи
Аэродинамический и температурный режимы |  |  |  | К | 0.7 |  | Расчет количества кислорода и воздуха для сжигания 1м3 газа
Величины,найденные путем расчета | Значения | Ед.Измерения | Обозначение |  |  |  |  | Vo2 | 2.073879 | м3/м3
Относительный расход | 3.763158 |  | Z |  |  |  |  | Lo | 9.871665 | м3/м3
Теплосодержание газов(Энтальпия), выходящих из топки в рабочее пространство | 711.454 | кДж/м3 | i0 |  |  |  |  | Lα | 11.35242 | м3/м3
Температура газов,выходящих из топки | 508.1815 | ˚С | t0
Теплосодержание топочных газов | 2969.481 | кДж/м3 | Iф |  |  |  | Расчет объема и состава продуктов сгорания при сжигании 1м3 газа
Количество воздуха,необходимое для снижения энтальпии продуктов сгорания | 3.289407 | м3/м3 | Хв | [5 empty] | При α=1 |  |  |  | При α=1,15
[8 empty] | VoCO2 | 1.067409 | м3/м3 |  | VαCO2 | 1.067409 | м3/м3
[8 empty] | VoH2O | 2.033991 | м3/м3 |  | VαH2O | 2.059697 | м3/м3
Расчет горения топлива | сухой газ | влажный газ | Ед.Измерения |  |  |  |  | VoN2 | 7.827273 | м3/м3 |  | VαN2 | 8.996941 | м3/м3
CH4 | 90 | 88.45931 | % |  |  |  |  | Vo | 10.92867 | м3/м3 |  | VО2изб | 0.3110819 | м3/м3
C2H6 | 4.5 | 4.422965 | % | [8 empty] | Vα | 12.43513 | м3/м3
C3H8 | 0.9 | 0.8845931 | %
C4H10 | 0.3 | 0.2948644 | % |  |  |  |  | Состав при α=1 |  |  |  | Состав при α =1,15
C5H12 | 1.1 | 1.081169 | % |  |  |  |  | VoСO2 | 9.76705 |  |  | VαCO2 | 8.58382
CO2 | 0.2 | 0.1965762 | % |  |  |  |  | VoH2O | 18.61151 |  |  | VαH2O | 16.56354
N2 | 3 | 2.948644 | % |  |  |  |  | VoN2 | 71.62144 |  |  | VαN2 | 72.35101
H2O |  | 1.711882 | % | [8 empty] | VО2изб | 2.501638
Сумма всех компонентов | 100 | 100 | %
Влагосодержание воздуха | 14
α | 1.15
Расчёт теплоты сгорания и температур горения | Значения | Ед. Измерения |  |  |  | 0,5*(to+t1) | К
Q низшее рабочее | 37222.4 | кДж/м3 |  |  |  | 400 | 0.9
iтопл общ | 3359.289 | кДж/м3 |  |  |  | 500 | 0.8
iб общ | 3299.423 | кДж/м3 |  |  |  | 600 | 0.7
Ų избыточного воздуха | 11.9078 | % |  |  |  | 700 | 0.6
tтά газов | 1848.344 | ˚С |  |  |  | 800 | 0.5
tбά газов | 1825.532 | ˚С
[6 empty] | температура | 200 | 400 | 600 | 800 | 1000 | 1400 | 1600 | 1800 | 2000 | 2200 | 2400
[6 empty] | энтальпия | 100 | 500 | 800 | 1100 | 1400 | 2300 | 2700 | 3000 | 3500 | 3900 | 4500
Note on E2: Коэффициент сохранения тепла

## Тепловой баланс
Тепловой баланс камерной сушильной печи
| Без рециркуляции |  |  |  | С рециркуляцией
Расход теплоты на нагревание и удаление влаги |  |  |  | Содержание в газах избыточн. воздуха | 31.03448 | % | Vlp
toсредн | 793.75 | °С | t.o.ср | Количество рециркулята | 4.127073 | м3/м3 | Хр
t1средн | 425 | °С | t.1.ср | Физич. теплота, уносимая отход.газами | 8560.579 | кДж | q2’ о.г
средн t от toсредн и t1средн | 609.375 | °С | t.ср(t.1+t.2)ср | Потери теплоты с отходящими газами | 246544671.6 | кДж | Q2
t2средн | 287.6471 | °С | t.2.ср | Tеплота топлива | 32876396.5 | кДж | Qxh’1
Влажность нач на сухую массу | 8.695652 | % | W c.м нач | Расход топлива | 0.03066813 | м3/с | В’1
Влажность кон на сухую массу | 2.040816 | % | W c.м кон | Расход теплоты на нагрев | 4530545.0 | кДж | Q1’
Температура массы сух.материала | 275 | °С | t м.кон | Потери теплоты с отходящими газами | 8267902.0 | кДж | Q2’
Расход теплоты на нагрев | 4530545.0 | кДж | Q1 | Потери теплоты вследствие хим. недожога | 657527.8 | кДж | Q3’
|  |  |  | Потери теплоты топкой | 6575277.9 | кДж | Q5 топ’
|  |  |  | Затраты на нагрев приспособлений и на покрытие | 10937972.0 | кДж | Q5 р.п’
Потери теплоты с отходящими газами |  |  |  | Аккумулированное тепло стенками раб. простр-ва | 1907171.8 | кДж | Q6’
Удельное значение теплоты отходящих газов | 9360.856 | кДж | q2 | Сумма Q | 32876396.5 | кДж | ∑ Q’
Энтальпия отходящих газов | 301.8178 | кДж/м3 | i2 о.г | КПД | 0.1378054 |  | η’
Энтальпия воздуха | 392.912 | кДж/м3 | i2 в | Расход теплоты на 1 кг испаренной влаги | 49402.27 | кДж/кг | qисп’
Потеря теплоты с отходящими газами | 269592649.4 | кДж | Q2
Потери теплоты вследствие хим. недожога
Потери теплоты вследствие хим. недожога | 21440101.5 | кДж | Q3
Потери теплоты на нагрев приспособлений стенок
Затраты на нагрев приспособлений | 262650 | кДж | Q5п.р
Температура наружной поверхности стенок | 75.75846 | ˚С | t2'
Коффициент теплопроводности | 0.5298984 | Вт/(м*К) | λ
Толщина стенок | 0.5049331 | м | S
Потери теплоты теплопроводностью через стенки | 6894720 | кДж | Q5т.ст
λ кирпича | 0.634 | Вт/(м*К) | λк | Тепловой баланс (без рециркуляции)
λ засыпка | 0.1287208 | Вт/(м*К) | λз |  | кДж | %
λ/S свод | 1.233388 | Вт/(м^2*К) | λ/Sсв | Q1 | 4530545.0 | 13.78054
λ/S двери | 0.21 | Вт/(м^2*К) | λ/Sдв | Q2 | 8267902.0 | 25.14844
Потери через свод | 3585222.3 | кДж | Q5т.св | Q3 | 657527.8 | 2
Потери через двери | 195379.7 | кДж | Q5т.дв | Q5 топкой | 6575277.9 | 20
Общие потери тепла теплопроводностью | 10675322.0 | кДж | Q5т.р.п | Q5 р.п | 10937972.0 | 33.26998
Затраты на нагрев приспособлений и на покрытие | 10937972.0 | кДж | Q 5 р.п | Q6 | 1907171.8 | 5.801036
|  |  |  | Сумма Q | 32876396.5 | 100
Потери теплоты топкой
Потери теплоты топкой | 214401014.8 | кДж | Q5топ
Средняя температура стенок начальная | 242.5 | ˚С | t ср. нач
Средняя температура стенок за 1 период | 600 | ˚С | t ср. 1пер
Средняя температура стенок за 2 период | 525 | ˚С | t ср. 2пер
Среднее изменение температур внутр. пов-ти | 250.25 | ˚С | Δt ср. 1пер
стенок за 1 период
Среднее изменение температур внутр. пов-ти | 320 | ˚С | Δt ср. 2пер
стенок за 2 период
Среднее изменение температур внутр. пов-ти | 285.125 | ˚С | Δt ср.(1+2)пер
стенок за (1+2) периоды
Среднее изменение температуры за 3 период | 226 | ˚С | Δt ср. 3пер
Полное изменение температуры внутр.пов-ти стен | 357.5 | ˚С | Δt ср. полное
Коэффициент теплопроводности | 0.59466875 | Вт/(м*К) | λ1
Приведённое время нагрева | 18319.39 | с | τ'
Приведенное время охлаждения | 10070.83 | с | τ''
Аккумулированное тепло стенками раб. простр-ва | 1907171.8 | кДж | Q6
Приход топлива | 32876396.5 | кДж | Qxh+
Расход топлива | 0.03066813 | м3/с | В
Tеплота топлива | 1072005303.4 | кДж | Qxh
КПД | 0.1378054 |  | η
Расход теплоты на 1 кг испаренной влаги | 49402.27 | кДж/кг | qисп
Количество удалённой влаги | 665.4836 | кг | Gвод